## Worksheet
混凝土(拌和、浇筑)检验批质量验收记录表(Ⅰ)
[钻(挖)孔桩]
单位工程名称 |  |  | 九龙江特大桥
分部工程名称 |  |  | 钻（挖）孔桩
分项工程名称 |  |  | 混凝土 |  |  |  |  | 验收部位 | 104#墩11#桩
施 工 单 位 |  |  | 中铁六局集团有限公司 |  |  |  |  | 项目负责人
施工质量验收标准名称及编号 |  |  |  |  | [A]：《高速铁路桥涵工程施工质量验收标准》（TB10752-2018） [B]：《铁路混凝土工程施工质量验收标准》（TB10424-2018）
施 工 质 量 验 收 标 准 的 规 定 | [6 empty] | 施工单位检查评定记录 |  |  |  | 监理单位 验收记录
主 控 项 目 | 1 | 混凝土拌和物出场质量验收 |  |  |  | [A]第5.3.13条 | 螺纹钢，合格证编号：19542845，试验报告编号：FX9-2-GYB-20191206-01； 螺纹钢，合格证编号：19471526，试验报告编号FX9-2-GYB-20200106-02（复检）； 螺纹钢，合格证编号：19508405，试验报告编号：FX9-2-GYB-20200108-02； 细骨料，合格证编号：/，试验报告编号：FX9-2-XGLB-20200511-02； 粗骨料，合格证编号：/，试验报告编号：FX9-2-CGLB-20200406-02 质量合格。
| 2 | 拌和物坍落度 |  |  |  | [B]第6.4.2条 | 测定坍落度，坍落度170mm、170mm，符合理论配合比要求。
| 3 | 入模含气量 |  |  |  | [B]第6.4.3条 | 测试含气量2次，含气量为23.5%、22.3%，符合验标要求。
| 4 | 入模温度 |  |  |  | [B]第6.4.4条 | 入模温度为28.7℃、28.8℃，,符合验标要求。
施工作业 责任人员登记
施工单位 检查结果
|  |  |  | 专职质量检查员 | [5 empty] | 年 月 日
监理单位 验收结论
|  |  |  | 专业监理工程师 | [5 empty] | 年 月 日