## Worksheet
钢筋(连接及安装)工程检验批质量验收记录表(Ⅱ)
[钻(挖)孔桩]
单位工程名称 |  |  |  | 九龙江特大桥
分部工程名称 |  |  |  | 钻（挖）孔桩
分项工程名称 |  |  |  | 钢筋 |  |  |  |  | 验收部位 | 104#墩11#桩
施 工 单 位 |  |  |  | 中铁六局集团有限公司 |  |  |  |  | 项目负责人
施工质量验收标准名称及编号 | [5 empty] | [A]：《高速铁路桥涵工程施工质量验收标准》（TB10752-2018） [B]：《铁路混凝土工程施工质量验收标准》（TB10424-2018）
施 工 质 量 验 收 标 准 的 规 定 | [7 empty] | 施工单位检查评定记录 |  |  |  | 监理单位 验收记录
主 控 项 目 | 1 | 钢筋接头质量 |  |  |  |  | [B]第5.4.1条 | 连接套筒外有外露的有效螺纹，单边外露有效螺纹小于3P；接头无裂纹、锈蚀及影响性能的其他表面缺陷。机械连接接头试验报告一份，编号：FX9-2-GJXB-20180308-01，质量合格。
| 2 | 直螺纹接头拧紧力矩 |  |  |  |  | [B]第5.4.2条 | 扭矩扳手检查20处，扭紧力矩不小于260N*m，符合验标要求。
| 3 | 受力钢筋连接方式、接头位置 |  |  |  |  | [B]第5.4.3条 | 受力筋连接方式为直螺纹套筒机械连接，接头位于应力较小处，并分散分部。同一连接区段钢筋，接头数量32个，符合验标要求。
| 4 | 钢筋品种、级别、规格、数量 |  |  |  |  | [B]第5.5.1条 | N1钢筋，HRB400Eφ2025mm，实测根数1根。 N1'钢筋，HRB400Eφ1625mm，实测根数3根。 N4钢筋，HPB300φ1010mm，实测根数1根。
| 5 | 保护层垫块规格、位置和数量 |  |  |  |  | [B]第5.5.2条 | 混凝土垫块，焊接在主筋上，分布均匀，设置牢固。每2m布4个共计58个，符合验标要求。
| 6 | 涂层损伤缺陷情况 |  |  |  |  | [B]第5.5.3条 | /
一 般 项 目 | 1 | 钢 筋 骨 架 允 许 偏 差 (mm) | 钢筋骨架在承台底以下长度 |  |  |  | ±100 mm | 尺量检查，符合验标要求。
|  |  | 钢筋骨架直径 |  |  |  | ±20 mm | 尺量检查，符合验标要求。
|  |  | 主钢筋间距 |  |  |  | ±O.5d | 尺量检查，符合验标要求。
|  |  | 加强筋间距 |  |  |  | ±20 mm | 尺量检查，符合验标要求。
|  |  | 箍筋间距或螺旋筋间距 |  |  |  | ±20 mm | 尺量检查，符合验标要求。
|  |  | 钢筋骨架垂直度 |  |  |  | 1% | 吊绳尺量检查，符合验标要求。
|  |  | 钢筋保护层厚度 |  |  |  | 不小于设计值 | 尺量检查，符合验标要求。
施工作业 责任人员登记
施工单位 检查结果
[5 empty] | 专职质量检查员 | [5 empty] | 年 月 日
监理单位 验收结论
[5 empty] | 专业监理工程师 | [5 empty] | 年 月 日