## Worksheet
钢筋(原材料及加工)检验批质量验收记录表(Ⅰ)
[钻(挖)孔桩]
单位工程名称 |  |  | 九龙江特大桥
分部工程名称 |  |  | 钻（挖）孔桩
分项工程名称 |  |  | 钢筋 | [5 empty] | 验收部位 | 104#墩11#桩
施 工 单 位 |  |  | 中铁六局集团有限公司 | [5 empty] | 项目负责人
施工质量验收标准名称及编号 | [5 empty] | [A]：《高速铁路桥涵工程施工质量验收标准》（TB10752-2018） [B]：《铁路混凝土工程施工质量验收标准》（TB10424-2018）
施 工 质 量 验 收 标 准 的 规 定 | [7 empty] | 施工单位检查评定记录 |  |  |  | 监理单位 验收记录
主 控 项 目 | 1 | 钢筋原材料进场验收 |  |  |  |  | [B]第5.2.1 ～5.2.5条 | 螺纹钢HRB400Eφ20mm，合格证编号：19542845、试验报告编号：FX9-2-GYB-20191206-01。质量合格。 螺纹钢HRB400Eφ16mm，合格证编号：19471526、试验报告编号：FX9-2-GYB-20200106-02（复检）。质量合格。螺纹钢HPB300φ10mm，合格证编号：19508405、试验报告编号：FX9-2-GYB-20200108-02。质量合格。
| 2 | 钢筋弯钩、弯起 |  |  |  |  | [B]第5.3.1条 | 弯起钢筋弯成平滑的曲线，尺量检查，弯曲半径大 于3d；箍筋末端有90° 弯钩，尺量检查，弯钩弯 曲直径大于5d，钩端直线段长度大于5d。符合验 标要求。
| 3 | 钢筋镦粗和滚轧机械连接质量 |  |  |  |  | [B]第5.3.2条 | 采用螺纹环规检查32个连接丝头，尺寸正确，符合验标要求。
一 般 项 目 | 1 | 钢筋外观质量 |  |  |  |  | [B]第5.2.6条 | 钢筋平直、无损伤，表面无裂纹、油污、颗粒状或片状老锈，符合验标要求。
| 2 | 允 许 偏 差 (mm) |  | 受力钢筋全长 |  |  | ±10 | 尺量检查，符合验标要求。
|  |  |  | 弯起钢筋的弯折位置 |  |  | ±20 | 尺量检查，符合验标要求。
|  |  |  | 箍筋内净尺寸 |  |  | ±3 | 尺量检查，符合验标要求。
施工作业 责任人员登记
施工单位 检查结果
[5 empty] | 专职质量检查员 | [5 empty] | 年 月 日
监理单位 验收结论
[5 empty] | 专业监理工程师 | [5 empty] | 年 月 日